## SIWZ GU
Załącznik nr 1 do SIWZ na dostawę piasku dla potrzeb Zielonego bloku
Dystrybucja wielkości ziaren: | Jednostka miary | Wymagania | Wypełnia Wykonawca
Zamawiającego
98% | μm | < 600
75% | μm | < 250
50% | μm | < 180
25% | μm | < 125
95% | μm | > 63
99% | μm | > 40
Lp. | Parametry | Jednostka miary | Wymagania Zamawiającego |  | Wypełnia
|  |  | zakres od | zakres do | Wykonawca
1. | SiO2 | % | 85 | 95
2. | Al2O3 | % | 2 | 15
3. | Fe2O3 | % | 0.3 | 2
4. | CaO | % | 0.3 | 2.5
5. | MgO | % | 0.2 | 1
6. | Na2O | % | 0.2 | 2
7. | K2O | % | 0.5 | 2
8. | H2O | % | 0.1 | 0.5
9. | Strata prażenia | % | 0 | 1
10. | Gęstość nasypowa | kg/m3 | 1300 | 1700
Wymagania dodatkowe:
1. Piasek musi być przesiewany nie kruszony | 2. Piasek nie może zawierać chloru | 3. Piasek nie może zawierać słabo rozpuszczalnych zasad | 4. Temperatura punktu mięknięcia >1200 st. C